## MEJORADORES DE ADHERENCIA
Seleccione de la lista despegable la aplicación a realizar
ADITIVOS MODIFICADORES Y MEJORADORES DE ADHERENCIA | PURO PARA MODIFICAR RESISTENCIA Y ADHERENCIA DE MORTEROS
PRODUCTO | DESCRIPCIÓN | RENDIMIENTO | ÁREA A CALCULAR |  | ESPESOR DEL MORTERO |  | CANTIDAD NECESARIA |  | PRESENTACIONES |  | UNIDADES REQUERIDAS
Seleccione de la lista despegable el producto a utilizar |  |  | Digite el área |  | Digite el espesor del mortero |  |  |  | Seleccione de la lista despegable la presentación requerida
ADERCRIL | Dispersión acuosa, base látex acrílico, formulado para mejorar adherencia, aumentar resistencia mecánica y química en mortero o concreto. | 1.400 g/m2 (1360 ml/m2) por centímetro de espesor del mortero. | 1 | m2 | 2 | cm | 2.8 | kg | 200 | kg | 1 Unidades
[12 empty] | PRODUCTO | DESCRIPCIÓN | PRESENTACIONES |  |  | PRESENTACIONES | HOJAS TECNICAS
IMPORTANTE | [11 empty] | ADERCRIL | Dispersión acuosa, base látex acrílico, formulado para mejorar adherencia, aumentar resistencia mecánica y química en mortero o concreto. | 4 | 19 | 200 | ADERCRIL | http://www.toxement.com.co/media/4503/adercril.pdf
* Los rendimientos aquí consignados son consumos teóricos y promediados, sin embargo estos pueden presentar variaciones de acuerdo a la porosidad de la superficie y/o otras condiciones de la aplicación | [11 empty] | EUCOLATEX | Dispersión acuosa de un látex acrílico específicamente diseñado para modificar morteros incrementando la resistencia mecánica, mejorando adherencia y disminuyendo la permeabilidad. | 4 | 20 | 200 | 4 | http://www.toxement.com.co/media/4502/eucolatex.pdf
HOJAS TÉCNICAS | [11 empty] | RENDIMEINTOS | EUCOLATEX | ADERCRIL |  |  | 19
http://www.toxement.com.co/media/4503/adercril.pdf | [16 empty] | 200
ASESORIA TÉCNICA | [11 empty] | RENDIMEINTOS | EUCOLATEX | ADERCRIL
Para mayor información sobre nuestros productos o una cotización de los mismos, puede comunicarse con su asesor de confianza, o a nuestra línea de atención al cliente (1) 8698787 o escribirnos al correo atencioncliente@toxement.com.co | [11 empty] | LECHADA DE ADHERENCIA | 120 g/m2 de EUCOLATEX puro | 400 g/m2 (388 ml/m2) de ADERCRIL puro.
VERSION JULIO 2020 | [11 empty] | DILUIDO PARA MODIFICAR MORTEROS | 600 g/m2 de EUCOLATEX (580 ml/m2) en dilución 1 : 3 (EUCOLATEX: Agua) por cada centímetro de espesor del mortero. | 600 g/m2 de ADERCRIL (580 ml/m2) en dilución 1 : 3 (ADERCRIL : Agua) por cada centímetro de espesor del mortero.
[12 empty] | PURO PARA MODIFICAR RESISTENCIA Y ADHERENCIA DE MORTEROS | 1.400 g/m2 (1.360 ml/m2) por cada centímetro de espesor del mortero. | 1.400 g/m2 (1360 ml/m2) por centímetro de espesor del mortero.
[12 empty] | DOSIFICACIONES | EUCOLATEX | ADERCRIL |  |  | PURO PARA MODIFICAR RESISTENCIA Y ADHERENCIA DE MORTEROS
[12 empty] | LECHADA DE ADHERENCIA | 0.12 | 0.4 |  |  | ADERCRIL
[12 empty] | DILUIDO PARA MODIFICAR MORTEROS | 0.6 | 0.6
[12 empty] | PURO PARA MODIFICAR RESISTENCIA Y ADHERENCIA DE MORTEROS | 1.4 | 1.4