## REPARACIONES HORIZONTALES
Dimensiones del Área a Reparar
Digite el valor de cada dimensión
|  |  | Espesor | 2 | mm
|  |  | Ancho | 200 | cm
|  |  | Largo | 200 | cm
|  |  | Área a reparar | 4 | m2
Para conocer que referencia de mortero aplica a la estructura a reparar puede apoyarse en la Guía de Selección de morteros en el siguiente enlace
http://www.toxement.com.co/media/4017/gui-a_morteros_reparacio-_horizontal_vertical_sobrecabeza-comprimido-1.pdf
De acuerdo al espesor a reparar presentamos las diferentes opciones de mortero que puede utilizar, elija la que más se adecue al tipo de aplicación a realizar. Su uso depende de la superficie a reparar, resistencia requerida, temperatura de aplicación, tiempo de dar al servicio y espesor de aplicación.
PRODUCTO | DESCRIPCIÓN | RESISTENCIA | ESPESORES DE APLICACIÓN | TIEMPO PARA DAR AL SERVICIO | RENDIMIENTO | PRESENTACIONES |  | CANTIDADES REQUERIDAS
EUCOFAST AUTONIVELANTE | Mortero a base de cementos especiales, de fraguado y endurecimiento rápido, diseñado para hacer reparaciones o reparcheos en superficies de concreto horizontales de bajo espesor en un rango de temperatura entre -5ºC y 30ºC. | Mínimo 1000 psi a 4 horas Mínimo 1500 psi a 6 horas Mínimo 2000 psi a 24 horas Mínimo 2500 psi a 3 días Mínimo 3500 psi a 7 días | Entre 2 mm y 6 mm | 8 horas | Una bolsa de 30 kg a un espesor de 6 mm cubre un área de 3.2 m2. | 30 | kg | 1 Bolsas
EUCOPATCH M | Mortero acrílico de dos componentes (A y B) que se mezclan antes de su aplicación, recomendado para reparaciones de tipo estructural en superficies horizontales o verticales. Aplicable en climas fríos. | Mínimo 3738 psi a 1 día Mínimo 5476 si a 3 días Mínimo 7760 psi a 7 días Mínimo 7865 psi a 28 días | Entre 10 mm y 100 mm | 24 horas | 20 kg/m2 – 22 kg/m2 por cm de espesor. | 30 | kg | 1 Bolsas
HARDTOP No. 1 CALIDO | Mortero acrílico de alta impermeabilidad de dos componentes (A y B); recomendado donde se requiera proteger o reparar estructuras de concreto en superficies horizontales, horizontales invertidas y/o verticales. Aplicable en climas cálidos | Mínimo 1500 psi a 1 día Mínimo 2500 psi a 3 días Mínimo 3500 psi a 7 días Mínimo 5500 psi a 28 días | Entre 1 mm y 5 mm | 24 horas | 1.9 kg/m2 a 2.0 kg/m2 por cada mm de espesor. | 22 | kg | 1 Bolsas
HARDTOP No. 1 FRIO | Mortero acrílico de alta impermeabilidad de dos componentes (A y B); recomendado donde se requiera proteger o reparar estructuras de concreto en superficies horizontales, horizontales invertidas y/o verticales. Aplicable en climas fríos | Mínimo 1500 psi a 1 día Mínimo 2500 psi a 3 días Mínimo 3500 psi a 7 días Mínimo 5500 psi a 28 días | Entre 1 mm y 5 mm | 24 horas | 1.9 kg/m2 a 2.0 kg/m2 por cada mm de espesor. | 24 | kg | 1 Bolsas
HARDTOP No. 12M CALIDO | Mortero acrílico de dos componentes (A y B) y se emplea para nivelación de superficies de concreto, otorga terminados lisos y nivelados con excelentes resistencias a la abrasión. Aplicable en climas cálidos. | Mínimo 2063 psi a 7 días | Entre 1 mm y 5 mm | 18 horas | 2.0 kg/m2 – 2.15 kg/m2 en espesor de 1 mm | 28 | kg | 1 Bolsas
HARDTOP No. 12M FRIO | Mortero acrílico de dos componentes (A y B) y se emplea para nivelación de superficies de concreto, otorga terminados lisos y nivelados con excelentes resistencias a la abrasión. Aplicable en climas fríos | Mínimo 2063 psi a 7 días | Entre 1 mm y 5 mm | 18 horas | 2.0 kg/m2 – 2.15 kg/m2 en espesor de 1 mm | 32 | kg | 1 Bolsas
HARDTOP No. 2 FRIO | Mortero acrílico de dos componentes (A y B) que se mezclan antes de su aplicación, recomendado para reparaciones de tipo estructural en superficies horizontales o verticales. Aplicable en climas cálidos | Mínimo 1400 psi a 1 día Mínimo 3100 psi a 3 días Mínimo 4000 psi a 7 días Mínimo 6000 psi a 28 días | Entre 10 mm y 40 mm | 24 horas | 21.5 kg/m2 a 24 kg/m2 para un espesor de 1 cm. | 32 | kg | 1 Bolsas
HARDTOP No. 2 CALIDO | Mortero acrílico de dos componentes (A y B) que se mezclan antes de su aplicación, recomendado para reparaciones de tipo estructural en superficies horizontales o verticales. Aplicable en climas fríos. | Mínimo 1400 psi a 1 día Mínimo 3100 psi a 3 días Mínimo 4000 psi a 7 días Mínimo 6000 psi a 28 días | Entre 10 mm y 40 mm | 24 horas | 21.5 kg/m2 a 24 kg/m2 para un espesor de 1 cm. | 30 | kg | 1 Bolsas
HARDTOP No. 2 SM CALIDO | Mortero acrílico de dos componentes diseñado para reparaciones de tipo estructural en superficies horizontales o verticales, especialmente formulado para suministrar protección contra la corrosión. Aplicable en climas cálidos | Mínimo 1400 psi a 1 día Mínimo 3100 psi a 3 días Mínimo 4000 psi a 7 días Mínimo 6000 psi a 28 días | Entre 10 mm y 40 mm | 24 horas | 21.5 kg/m2 a 24 kg/m2 para un espesor de 1 cm. | 30 | kg | 1 Bolsas
THIN TOP SUPREME | Mortero acrílico monocomponente para recubrimientos horizontales de bajo espesor | Mínimo 2500 psi a 3 días Mínimo 3200 psi a 7 días Mínimo 4500 psi a 28 días | Entre 1.6 mm y 10 mm | 72 horas | 1.9 kg/m2 – 2 kg/m2 en espesor de 1 mm | 25 | kg | 1 Bolsas
IMPORTANTE
* Los rendimientos aquí consignados son consumos teóricos y promediados, sin embargo estos pueden presentar variaciones de acuerdo a la porosidad de la superficie y/o otras condiciones de la aplicación. * Los tiempos de puesta al servicio, reportados son en condiciones de 22°C – 25°C y humedad relativa de 60%.
HOJAS TECNICAS
Las hojas técnicas de los productos puede consultarlas en nuestra página web |  |  | http://www.toxement.com.co/zona-t%C3%A9cnica/hojas-t%C3%A9cnicas-y-de-seguridad/
ASESORIA TÉCNICA
Para mayor información sobre nuestros productos o una cotización de los mismos, puede comunicarse con su asesor de confianza, o a nuestra línea de atención al cliente (1) 8698787 o escribirnos al correo atencioncliente@toxement.com.co
VERSION JUNIO 2020

## LISTADO (hidden)
ESPESOR | 2
CRITERIO | APLICA
# DE MORTEROS POSIBLES | 10
CRITERIO | PRODUCTO | DESCRIPCIÓN | RESISTENCIAS | ESPESORES | TIEMPO | RENDIMIENTO | PRESENTACIÓN | UNIDAD | DOSIFICACIÓN POR mm/metro2
- | CONCRETE TOP SUPREME | Mortero acrílico monocomponente para reparación de placas de concreto | Mínimo 4000 psi a 1 día Mínimo 5000 psi a 3 días Mínimo 6400 psi a 7 días Mínimo 8000 psi a 28 días | Entre 10 mm y 50 mm | 72 horas | 25 kg/m2/cm de espesor | 30 | kg | 2.5
- | EUCOCRETE 100 | Mortero versátil, de un componente, modificado con microsílica para reparcheo y reparación en todo tipo de proyectos. | Mínimo 3400 psi a 1 día Mínimo 5500 psi a 3 días Mínimo 7200 psi a 7 días Mínimo 8000 psi a 28 días | Entre 25 mm y 150 mm | 24 horas | Una bolsa de 25 kg a una relación a/p 0.11 llena un volumen de 11 litros y cubre un área de 0.45 m2 a 2.5 cm de espesor. | 25 | kg | 2.27
- | EUCOCRETE SM | Mortero versátil, de un componente, semifluido, de alta adherencia y resistencia a compresión y con inhibidor de corrosión. | Mínimo 2500 psi a 1 día Mínimo 6000 psi a 7 días Mínimo 8000 psi a 28 días | Entre 25 mm y 150 mm | 24 horas | Una bolsa de 30 kg a una relación a/p 0.10 llena un volumen de 13 litros y cubre un área de 0.52 m2 a 2.5 cm de espesor. | 30 | kg | 2.31
- | EUCOFAST | Mortero de fraguado y endurecimiento rápido, diseñado para hacer reparaciones y reparcheos en superficies de concreto en un rango de temperatura entre -5ºC y 30ºC. | Mínimo 2347 psi a 4 horas Mínimo 5547 psi a 24 horas Mínimo 7800 psi a 3 días | Entre 40 mm y 100 mm | 4 horas | 1.85 kg a 1.9 kg de producto seco por litro a rellenar | 25 | kg | 1.9
APLICA | EUCOFAST AUTONIVELANTE | Mortero a base de cementos especiales, de fraguado y endurecimiento rápido, diseñado para hacer reparaciones o reparcheos en superficies de concreto horizontales de bajo espesor en un rango de temperatura entre -5ºC y 30ºC. | Mínimo 1000 psi a 4 horas Mínimo 1500 psi a 6 horas Mínimo 2000 psi a 24 horas Mínimo 2500 psi a 3 días Mínimo 3500 psi a 7 días | Entre 2 mm y 6 mm | 8 horas | Una bolsa de 30 kg a un espesor de 6 mm cubre un área de 3.2 m2. | 30 | kg | 1.56
- | EUCOFAST MEDIO | Mortero aluminoso de fraguado y endurecimiento rápido, diseñado para hacer reparaciones en superficies de concreto, a espesores de 0.7 cm a 3 cm en un rango de temperatura entre -5°C y 30°C. | Mínimo 3340 psi a 5 horas Mínimo 4350 psi a 1 día Mínimo 5360 psi a 7 días Mínimo 5520 psi a 14 días | Entre 7 mm y 30 mm | 4 horas | 22 kg/m2 por cada centímetro de espesor | 30 | kg | 2.2
APLICA | EUCOPATCH M | Mortero acrílico de dos componentes (A y B) que se mezclan antes de su aplicación, recomendado para reparaciones de tipo estructural en superficies horizontales o verticales. Aplicable en climas fríos. | Mínimo 3738 psi a 1 día Mínimo 5476 si a 3 días Mínimo 7760 psi a 7 días Mínimo 7865 psi a 28 días | Entre 10 mm y 100 mm | 24 horas | 20 kg/m2 – 22 kg/m2 por cm de espesor. | 30 | kg | 2.2
APLICA | HARDTOP No. 1 CALIDO | Mortero acrílico de alta impermeabilidad de dos componentes (A y B); recomendado donde se requiera proteger o reparar estructuras de concreto en superficies horizontales, horizontales invertidas y/o verticales. Aplicable en climas cálidos | Mínimo 1500 psi a 1 día Mínimo 2500 psi a 3 días Mínimo 3500 psi a 7 días Mínimo 5500 psi a 28 días | Entre 1 mm y 5 mm | 24 horas | 1.9 kg/m2 a 2.0 kg/m2 por cada mm de espesor. | 22 | kg | 2
APLICA | HARDTOP No. 1 FRIO | Mortero acrílico de alta impermeabilidad de dos componentes (A y B); recomendado donde se requiera proteger o reparar estructuras de concreto en superficies horizontales, horizontales invertidas y/o verticales. Aplicable en climas fríos | Mínimo 1500 psi a 1 día Mínimo 2500 psi a 3 días Mínimo 3500 psi a 7 días Mínimo 5500 psi a 28 días | Entre 1 mm y 5 mm | 24 horas | 1.9 kg/m2 a 2.0 kg/m2 por cada mm de espesor. | 24 | kg | 2
APLICA | HARDTOP No. 12M CALIDO | Mortero acrílico de dos componentes (A y B) y se emplea para nivelación de superficies de concreto, otorga terminados lisos y nivelados con excelentes resistencias a la abrasión. Aplicable en climas cálidos. | Mínimo 2063 psi a 7 días | Entre 1 mm y 5 mm | 18 horas | 2.0 kg/m2 – 2.15 kg/m2 en espesor de 1 mm | 28 | kg | 2.15
APLICA | HARDTOP No. 12M FRIO | Mortero acrílico de dos componentes (A y B) y se emplea para nivelación de superficies de concreto, otorga terminados lisos y nivelados con excelentes resistencias a la abrasión. Aplicable en climas fríos | Mínimo 2063 psi a 7 días | Entre 1 mm y 5 mm | 18 horas | 2.0 kg/m2 – 2.15 kg/m2 en espesor de 1 mm | 32 | kg | 2.15
APLICA | HARDTOP No. 2 FRIO | Mortero acrílico de dos componentes (A y B) que se mezclan antes de su aplicación, recomendado para reparaciones de tipo estructural en superficies horizontales o verticales. Aplicable en climas cálidos | Mínimo 1400 psi a 1 día Mínimo 3100 psi a 3 días Mínimo 4000 psi a 7 días Mínimo 6000 psi a 28 días | Entre 10 mm y 40 mm | 24 horas | 21.5 kg/m2 a 24 kg/m2 para un espesor de 1 cm. | 32 | kg | 2.28
APLICA | HARDTOP No. 2 CALIDO | Mortero acrílico de dos componentes (A y B) que se mezclan antes de su aplicación, recomendado para reparaciones de tipo estructural en superficies horizontales o verticales. Aplicable en climas fríos. | Mínimo 1400 psi a 1 día Mínimo 3100 psi a 3 días Mínimo 4000 psi a 7 días Mínimo 6000 psi a 28 días | Entre 10 mm y 40 mm | 24 horas | 21.5 kg/m2 a 24 kg/m2 para un espesor de 1 cm. | 30 | kg | 2.28
APLICA | HARDTOP No. 2 SM CALIDO | Mortero acrílico de dos componentes diseñado para reparaciones de tipo estructural en superficies horizontales o verticales, especialmente formulado para suministrar protección contra la corrosión. Aplicable en climas cálidos | Mínimo 1400 psi a 1 día Mínimo 3100 psi a 3 días Mínimo 4000 psi a 7 días Mínimo 6000 psi a 28 días | Entre 10 mm y 40 mm | 24 horas | 21.5 kg/m2 a 24 kg/m2 para un espesor de 1 cm. | 30 | kg | 2.28
- | HARDTOP No. 2 SM FRIO | Mortero acrílico de dos componentes diseñado para reparaciones de tipo estructural en superficies horizontales o verticales, especialmente formulado para suministrar protección contra la corrosión. Aplicable en clima fríos. | Mínimo 1400 psi a 1 día Mínimo 3100 psi a 3 días Mínimo 4000 psi a 7 días Mínimo 6000 psi a 28 días | Entre 10 mm y 40 mm | 24 horas | 21.5 kg/m2 a 24 kg/m2 para un espesor de 1 cm. | 32 | kg | 2.28
- | HARDTOP No. 4 | Mortero fluido, conformado por dos componentes (A y B) que se mezclan antes de su aplicación, recomendado para reparaciones en superficies horizontales donde se exijan altas resistencias mecánicas y óptimas características de fluidez, adherencia e impermeabilidad. | Mínimo 1300 psi a 1 día Mínimo 3350 psi a 3 días Mínimo 3800 psi a 7 días Mínimo 4500 psi a 28 días | Entre 5 mm y 20 mm | 18 horas | 2.2 kg/m2/mm de espesor | 28 | kg | 2.2
APLICA | THIN TOP SUPREME | Mortero acrílico monocomponente para recubrimientos horizontales de bajo espesor | Mínimo 2500 psi a 3 días Mínimo 3200 psi a 7 días Mínimo 4500 psi a 28 días | Entre 1.6 mm y 10 mm | 72 horas | 1.9 kg/m2 – 2 kg/m2 en espesor de 1 mm | 25 | kg | 2
- | VERSASPEED 100 | Mortero de reparación monocomponente reforzado con fibras, de rápido endurecimiento y baja retracción, para proyectos que requieren ser puestos al tráfico o recubiertos con recubrimientos no respirables en pocas horas. | Mínimo 2600 psi a 1 horas Mínimo 3600 psi a 2 horas Mínimo 5000 psi a 3 horas Mínimo 6000 psi a 1 día Mínimo 7500 psi a 7 días Mínimo 10500 psi a 28 días | Entre 6 mm y 150 mm | 2 horas | 0.011 m3 (11 litros) por bolsa de 22.7 kg (50 lb) mezclada con 2.48 litros de agua. | 22.7 | kg | 2.06
- | VERTICOAT No. 2 | Mortero acrílico de un componente; recomendado para reparaciones de tipo estructural en superficies horizontales o verticales. | Mínimo 2400 psi a 1 día Mínimo 4300 psi a 3 días Mínimo 5200 psi a 7 días Mínimo 6500 psi a 28 días | Entre 10 mm y 40 mm |  | 21.5 kg/m2/cm – 24 kg/m2/cm de espesor | 30 | kg | 2.28