## REPARACIONES VERTICALES
Dimensiones del Área a Reparar
Digite el valor de cada dimensión
|  |  | Espesor | 30 | mm | Para espesores entre 40 y 100 mm consulte al área técnica. Para espesores mayores a 100 mm utilizar Concreto sin retracción.
|  |  | Ancho | 100 | cm
|  |  | Largo | 100 | cm
|  |  | Área a reparar | 1 | m2
Para conocer que referencia de mortero aplica a la estructura a reparar puede apoyarse en la Guía de Selección de morteros en el siguiente enlace
http://www.toxement.com.co/media/4017/gui-a_morteros_reparacio-_horizontal_vertical_sobrecabeza-comprimido-1.pdf
De acuerdo al espesor a reparar presentamos las diferentes opciones de mortero que puede utilizar, elija la que más se adecue al tipo de aplicación a realizar. Su uso depende de la superficie a reparar, resistencia requerida, temperatura de aplicación, tiempo de dar al servicio y espesor de aplicación.
PRODUCTO | DESCRIPCIÓN | RESISTENCIA | ESPESORES DE APLICACIÓN | TIEMPO PARA DAR AL SERVICIO | RENDIMIENTO | PRESENTACIONES |  | UNIDADES REQUERIDAS
HARDTOP No. 2 FRIO | Mortero acrílico de dos componentes (A y B) que se mezclan antes de su aplicación, recomendado para reparaciones de tipo estructural en superficies horizontales o verticales. Aplicable en climas cálidos | Mínimo 1400 psi a 1 día Mínimo 3100 psi a 3 días Mínimo 4000 psi a 7 días Mínimo 6000 psi a 28 días | Entre 10 mm y 40 mm | 24 horas | 21.5 kg/m2 a 24 kg/m2 para un espesor de 1 cm. | 32 | kg | 3 Bolsas
HARDTOP No. 2 CALIDO | Mortero acrílico de dos componentes (A y B) que se mezclan antes de su aplicación, recomendado para reparaciones de tipo estructural en superficies horizontales o verticales. Aplicable en climas fríos. | Mínimo 1400 psi a 1 día Mínimo 3100 psi a 3 días Mínimo 4000 psi a 7 días Mínimo 6000 psi a 28 días | Entre 10 mm y 40 mm | 24 horas | 21.5 kg/m2 a 24 kg/m2 para un espesor de 1 cm. | 30 | kg | 3 Bolsas
HARDTOP No. 2 SM CALIDO | Mortero acrílico de dos componentes diseñado para reparaciones de tipo estructural en superficies horizontales o verticales, especialmente formulado para suministrar protección contra la corrosión. Aplicable en climas cálidos | Mínimo 1400 psi a 1 día Mínimo 3100 psi a 3 días Mínimo 4000 psi a 7 días Mínimo 6000 psi a 28 días | Entre 10 mm y 40 mm | 24 horas | 21.5 kg/m2 a 24 kg/m2 para un espesor de 1 cm. | 30 | kg | 3 Bolsas
HARDTOP No. 2 SM FRIO | Mortero acrílico de dos componentes diseñado para reparaciones de tipo estructural en superficies horizontales o verticales, especialmente formulado para suministrar protección contra la corrosión. Aplicable en clima fríos. | Mínimo 1400 psi a 1 día Mínimo 3100 psi a 3 días Mínimo 4000 psi a 7 días Mínimo 6000 psi a 28 días | Entre 10 mm y 40 mm | 24 horas | 21.5 kg/m2 a 24 kg/m2 para un espesor de 1 cm. | 32 | kg | 3 Bolsas
VERTICOAT No. 2 | Mortero acrílico de un componente; recomendado para reparaciones de tipo estructural en superficies horizontales o verticales. | Mínimo 2400 psi a 1 día Mínimo 4300 psi a 3 días Mínimo 5200 psi a 7 días Mínimo 6500 psi a 28 días | Entre 10 mm y 40 mm | 24 horas | 21.5 kg/m2/cm – 24 kg/m2/cm de espesor | 30 | kg | 3 Bolsas
VERTICOAT No. 2 SM | Mortero acrílico monocomponente para reparaciones estructurales de alto espesor, con inhibidor de corrosión | Mínimo 2400 psi a 1 día Mínimo 4300 psi a 3 días Mínimo 5200 psi a 7 días Mínimo 6500 psi a 28 días | Entre 10 mm y 40 mm | 24 horas | 21.5 kg/m2/cm – 24 kg/m2/cm de espesor | 30 | kg | 3 Bolsas
IMPORTANTE
* Los rendimientos aquí consignados son consumos teóricos y promediados, sin embargo estos pueden presentar variaciones de acuerdo a la porosidad de la superficie y/o otras condiciones de la aplicación. * Los tiempos de puesta al servicio, reportados son en condiciones de 22°C – 25°C y humedad relativa de 60%.
HOJAS TECNICAS
Las hojas técnicas de los productos puede consultarlas en nuestra página web |  |  | http://www.toxement.com.co/zona-t%C3%A9cnica/hojas-t%C3%A9cnicas-y-de-seguridad/
ASESORIA TÉCNICA
Para mayor información sobre nuestros productos o una cotización de los mismos, puede comunicarse con su asesor de confianza, o a nuestra línea de atención al cliente (1) 8698787 o escribirnos al correo atencioncliente@toxement.com.co
VERSION JUNIO 2020

## LISTADO (hidden)
ESPESOR | 30
CRITERIO | APLICA
# DE MORTEROS POSIBLES | 6
CRITERIO | PRODUCTO | DESCRIPCIÓN | RESISTENCIAS | ESPESORES | TIEMPO | RENDIMIENTO | PRESENTACIÓN | UNIDAD | DOSIFICACIÓN POR mm/metro2
- | HARDTOP No. 1 CALIDO | Mortero acrílico de alta impermeabilidad de dos componentes (A y B); recomendado donde se requiera proteger o reparar estructuras de concreto en superficies horizontales, horizontales invertidas y/o verticales. Aplicable en climas cálidos | Mínimo 1500 psi a 1 día Mínimo 2500 psi a 3 días Mínimo 3500 psi a 7 días Mínimo 5500 psi a 28 días | Entre 1 mm y 5 mm | 24 horas | 1.9 kg/m2 a 2.0 kg/m2 por cada mm de espesor. | 22 | kg | 2
- | HARDTOP No. 1 FRIO | Mortero acrílico de alta impermeabilidad de dos componentes (A y B); recomendado donde se requiera proteger o reparar estructuras de concreto en superficies horizontales, horizontales invertidas y/o verticales. Aplicable en climas fríos | Mínimo 1500 psi a 1 día Mínimo 2500 psi a 3 días Mínimo 3500 psi a 7 días Mínimo 5500 psi a 28 días | Entre 1 mm y 5 mm | 24 horas | 1.9 kg/m2 a 2.0 kg/m2 por cada mm de espesor. | 24 | kg | 2
APLICA | HARDTOP No. 2 FRIO | Mortero acrílico de dos componentes (A y B) que se mezclan antes de su aplicación, recomendado para reparaciones de tipo estructural en superficies horizontales o verticales. Aplicable en climas cálidos | Mínimo 1400 psi a 1 día Mínimo 3100 psi a 3 días Mínimo 4000 psi a 7 días Mínimo 6000 psi a 28 días | Entre 10 mm y 40 mm | 24 horas | 21.5 kg/m2 a 24 kg/m2 para un espesor de 1 cm. | 32 | kg | 2.28
APLICA | HARDTOP No. 2 CALIDO | Mortero acrílico de dos componentes (A y B) que se mezclan antes de su aplicación, recomendado para reparaciones de tipo estructural en superficies horizontales o verticales. Aplicable en climas fríos. | Mínimo 1400 psi a 1 día Mínimo 3100 psi a 3 días Mínimo 4000 psi a 7 días Mínimo 6000 psi a 28 días | Entre 10 mm y 40 mm | 24 horas | 21.5 kg/m2 a 24 kg/m2 para un espesor de 1 cm. | 30 | kg | 2.28
APLICA | HARDTOP No. 2 SM CALIDO | Mortero acrílico de dos componentes diseñado para reparaciones de tipo estructural en superficies horizontales o verticales, especialmente formulado para suministrar protección contra la corrosión. Aplicable en climas cálidos | Mínimo 1400 psi a 1 día Mínimo 3100 psi a 3 días Mínimo 4000 psi a 7 días Mínimo 6000 psi a 28 días | Entre 10 mm y 40 mm | 24 horas | 21.5 kg/m2 a 24 kg/m2 para un espesor de 1 cm. | 30 | kg | 2.28
APLICA | HARDTOP No. 2 SM FRIO | Mortero acrílico de dos componentes diseñado para reparaciones de tipo estructural en superficies horizontales o verticales, especialmente formulado para suministrar protección contra la corrosión. Aplicable en clima fríos. | Mínimo 1400 psi a 1 día Mínimo 3100 psi a 3 días Mínimo 4000 psi a 7 días Mínimo 6000 psi a 28 días | Entre 10 mm y 40 mm | 24 horas | 21.5 kg/m2 a 24 kg/m2 para un espesor de 1 cm. | 32 | kg | 2.28
APLICA | VERTICOAT No. 2 | Mortero acrílico de un componente; recomendado para reparaciones de tipo estructural en superficies horizontales o verticales. | Mínimo 2400 psi a 1 día Mínimo 4300 psi a 3 días Mínimo 5200 psi a 7 días Mínimo 6500 psi a 28 días | Entre 10 mm y 40 mm | 24 horas | 21.5 kg/m2/cm – 24 kg/m2/cm de espesor | 30 | kg | 2.28
- | VERTICOAT No. 1 | Mortero acrílico impermeable monocomponente para reparaciones de bajo espesor en superficies verticales o invertidas | Mínimo 1500 psi a 1 día Mínimo 3500 psi a 3 días Mínimo 4200 psi a 7 días Mínimo 5200 psi a 28 días | Entre 1 mm y 5 mm | 24 horas | De 1.4 kg/m2 a 1.6 kg/m2 por cada mm de espesor | 30 | kg | 1.6
APLICA | VERTICOAT No. 2 SM | Mortero acrílico monocomponente para reparaciones estructurales de alto espesor, con inhibidor de corrosión | Mínimo 2400 psi a 1 día Mínimo 4300 psi a 3 días Mínimo 5200 psi a 7 días Mínimo 6500 psi a 28 días | Entre 10 mm y 40 mm | 24 horas | 21.5 kg/m2/cm – 24 kg/m2/cm de espesor | 30 | kg | 2.28