## Diseño Por Volumen
Cliente | Toxement |  |  |  | Relacion A/MC |  | 0.643 |  |  |  |  | Proyecto |  | Nuevos Negocios
Tipo de Concreto |  | Concreto Plástico 21 MPa | [8 empty] | Fuente |  |  | Mondoñedo - Melgar
DISEÑO - PESO EN SECO (kg/m³) | [18 empty] | 280 | Kg de Cementante
Materias Primas |  |  | Unidad | AGREGADO FINO 1 |  |  | AGREGADO FINO 2 |  |  | AGREGADO GRUESO 1 |  |  | AGREGADO GRUESO 2 |  |  |  | CEMENTANTE 1 | CEMENTANTE 2 | 0.6072423 | Relacion Arena / Agregado
Tipo |  |  | ---- | Arena de Rio |  |  | Arena de Peña |  |  | Grava Comun |  |  | Grava Fina |  |  |  | Argos U.G. | Cemex U.G. | 705 | Kg de Agregado Grueso
Fuente |  |  | ---- | Melgar |  |  | Melgar |  |  | Mondoñedo |  |  | Mondoñedo |  |  |  | Sogamoso | Caracolito | 1090 | Kg de Agregado Fino
Cantidad (Kg) |  |  | kg/m3 | 890 |  |  | 200 |  |  | 350 |  |  | 355 |  |  |  | 140 | 140 | 81.65% | % Arena 1
Absorción |  |  | % | 1.32 |  |  | 1.9 |  |  | 5.43 |  |  | 5.69 |  |  |  | ---- | ---- | 18.35% | % Arena 2
Densidad Aparente |  |  | g/cm3 | 2.603 |  |  | 2.659 |  |  | 2.306 |  |  | 2.301 |  |  |  | 2.9 | 2.9 | 49.65% | % Grava 1
Densidad Aparente Ponderada |  |  | g/cm3 | 2.491602 | [12 empty] | 2.9 |  | 50.35% | % Grava 2
Masa Unitaria Compacta (M.U.C.) |  |  | kg/m3 | 1606 |  |  | 1650 |  |  | 1259 |  |  | 1293 |  |  |  | 1150 | 1150 | 50% | % Cementante 1
Masa Unitaria Suelta (M.U.S.) |  |  | kg/m3 | 1479 |  |  | 1520 |  |  | 1129 |  |  | 1151 |  |  |  | 1040 | 1040 | 50% | % Cementante 2
1040
Cálculos y determinación de relaciones volumétricas
| Componente |  |  | Fórmula | [11 empty] | Volúmen / m3
| Material Cementante |  |  | Volumen de MC = Peso MC / Densidad Ponderada MC | [11 empty] | 0.09655172
| Agua |  |  | Volumen de Agua = Peso MC * Relación A/MC | [11 empty] | 0.18004
| Pasta |  |  | Volumen de Pasta = Volumen MC + Volumen Agua | [11 empty] | 0.2765917
| Agregados Combinados |  |  | Volumen de Agregados = (1 - Volumen de Pasta) | [11 empty] | 0.7234083
Cálculos y determinación por peso
| Componente |  |  | Fórmula | [11 empty] | Peso (kg/m3)
| Agregados Combinados |  |  | Volumen de Agregado * Densidad Ponderada Agregados | [11 empty] | 1.802445
| Agregado Fino |  |  | Peso Total de Agregados * % Agregado Fino | [11 empty] | 1090
| Agregado Grueso |  |  | Peso Total de Agregados * % Agregado Grueso | [11 empty] | 705
Proporciones por peso respecto a la cantidad de cemento / m3
| Componente |  |  | Peso (kg/m3) | [5 empty] | Resultado
| Cementante 1 |  |  | 140 | [5 empty] | 0.5
| Cementante 2 |  |  | 140 | [5 empty] | 0.5
| Agregado Fino 1 |  |  | 890 | [5 empty] | 3.178571
| Agregado Fino 2 |  |  | 200 | [5 empty] | 0.7142857
| Agregado Grueso 1 |  |  | 350 | [5 empty] | 1.25
| Agregado Grueso 2 |  |  | 355 | [5 empty] | 1.267857
[6 empty] | 7.983894 | 12.41663 | 48.33617 |  | 2255.04
Proporciones por volumen
| Componente |  |  | Proporciones por peso | [5 empty] | Masa unitaria suelta | [5 empty] | Resultado
| Cementante 1 |  |  | 0.5 | [5 empty] | 1040 | [5 empty] | 0.5
| Cementante 2 |  |  | 0.5 | [5 empty] | 1040 | [5 empty] | 0.5
| Agregado Fino 1 |  |  | 3.178571 | [5 empty] | 1479 | [5 empty] | 2.235101
| Agregado Fino 2 |  |  | 0.7142857 | [5 empty] | 1520 | [5 empty] | 0.4887218
| Agregado Grueso 1 |  |  | 1.25 | [5 empty] | 1129 | [5 empty] | 1.151461
| Agregado Grueso 2 |  |  | 1.267857 | [5 empty] | 1151 | [5 empty] | 1.145588
Cantidades para 1m³ de concreto
| Componente |  |  | Peso (kg/m3) | [5 empty] | Gravedad específica | [5 empty] | Volúmen (l/m3)
| Cementante 1 |  |  | 140 | [5 empty] | 2.9 | [5 empty] | 48.27586
| Cementante 2 |  |  | 140 | [5 empty] | 2.9 | [5 empty] | 48.27586
| Agregado Fino 1 |  |  | 890 | [5 empty] | 2.603 | [5 empty] | 341.9132
| Agregado Fino 2 |  |  | 200 | [5 empty] | 2.659 | [5 empty] | 75.21625
| Agregado Grueso 1 |  |  | 350 | [5 empty] | 2.306 | [5 empty] | 151.778
| Agregado Grueso 2 |  |  | 355 | [5 empty] | 2.301 | [5 empty] | 154.2807
| Agua |  |  | 180.04 | [5 empty] | 1 | [5 empty] | 180.04
| TOTAL |  |  | 2255.04 | [5 empty] | ---- | [5 empty] | 999.7799
Fórmula de trabajo por m3
| Componente |  | Peso (kg/m3) |  |  |  | Volumen suelto (m3/m3) |  |  |  |  | Volúmen x bulto de cemento de 50kg (m3/m3) |  |  |  |  | Volúmen recomendado en obra
[17 empty] | por bulto y para balde de | 15
| Cementante 1 (Bulto 50 Kg) |  | 140 |  |  |  | 2.8 |  |  |  |  | 0.5 |  |  |  |  | 0.5
| Cementante 2 (Bulto 50 Kg) |  | 140 |  |  |  | 2.8 |  |  |  |  | 0.5 |  |  |  |  | 0.5
| Agregado Fino 1 |  | 890 |  |  |  | 0.6017579 |  |  |  |  | 0.1074568 |  |  |  |  | 7.163785
| Agregado Fino 2 |  | 200 |  |  |  | 0.1315789 |  |  |  |  | 0.02349624 |  |  |  |  | 1.566416
| Agregado Grueso 1 |  | 350 |  |  |  | 0.3100089 |  |  |  |  | 0.05535872 |  |  |  |  | 3.690582
| Agregado Grueso 2 |  | 355 |  |  |  | 0.3084275 |  |  |  |  | 0.05507633 |  |  |  |  | 3.671755
| Agua |  | 180.04 |  |  |  | 0.18004 |  |  |  |  | 0.03215 |  |  |  |  | 2.143333
| TOTAL |  | 2255.04 |  |  |  | ---- |  |  |  |  | ---- |  |  |  |  | ----
| ADITIVOS |  | Plastol 7500 Ultra (gr) |  |  |  | 0.3% |  | 840 |  |  | Eucon WR 85 (gr) |  |  | 0.4% |  | 1120