## Resistencia a la Compresion
Compañía | [9 empty] | Fecha (dd/mm/aaaa) |  | ENSAYO DE RESISTENCIA A LA COMPRESIÓN (NTC 673)
Planta
Obra
N° Muestra | Tipo de concreto | Localización | Asentamiento (mm) | Fecha de muestra (dd/mm/aaaa) | Fechade ensayo (dd/mm/aaaa) | Edad (Días) | F´c (MPa) | Peso (kg) | Medidas del Espécimen (mm) |  |  | Densidad (kg/m³) | Carga Máxima (kN) | Esfuerzo (MPa) | Esfuerzo (kg/cm²) | Esfuerzo (P.S.I.) | Evolución (%) | Evolución Promedio (%) | Resistencia Promedio (MPa) | Tipo de Falla | Observaciones
[9 empty] | Altura | Diámetro 1 | Diámetro 2
1 | C. Bombeable Grava Común | Columna E 3 Segundo Piso | 152 | 2023-02-02 | 2023-02-05 | 3 | 21 | 3.87 | 200 | 102 | 100 | 2415.168 | 33 | 4.118891 | 41.18891 | 588.413 | 19.61377 | 19.71159 | 4.139434
[8 empty] | 3.69 | 200 | 101 | 100 | 2325.805 | 33 | 4.159977 | 41.59977 | 594.2824 | 19.80941
[12 empty] | 0 |  | 0 | 0 | 0 | 0
[5 empty] | 2023-02-09 | 7 |  | 3.87 | 200 | 102 | 100 | 2415.168 | 20 | 2.496298 | 24.96298 | 356.6139 | 11.88713 | 22.97141 | 4.823996
[8 empty] | 3.69 | 200 | 101 | 100 | 2325.805 | 20 | 2.521198 | 25.21198 | 360.1712 | 12.00571
[8 empty] | 3.72 | 200 | 101 | 100 | 2344.714 | 75 | 9.454493 | 94.54493 | 1350.642 | 45.0214
[5 empty] | 2023-03-02 | 28 |  | 3.87 | 200 | 102 | 100 | 2415.168 | 130 | 16.22593 | 162.2593 | 2317.991 | 77.26635 | 77.78017 | 16.33384
[8 empty] | 3.69 | 200 | 101 | 100 | 2325.805 | 130 | 16.38779 | 163.8779 | 2341.113 | 78.03708
[8 empty] | 3.72 | 200 | 101 | 100 | 2344.714 | 130 | 16.38779 | 163.8779 | 2341.113 | 78.03708
2 |  |  |  | 2023-02-03 | 2023-02-06 | 3 | 28 | 3.87 | 200 | 102 | 100 | 2415.168 | 111 | 13.85445 | 138.5445 | 1979.207 | 49.48018 | 48.15844 | 13.48436
[8 empty] | 3.69 | 200 | 101 | 100 | 2325.805 | 100 | 12.60599 | 126.0599 | 1800.856 | 45.0214
[8 empty] | 3.72 | 200 | 101 | 100 | 2344.714 | 111 | 13.99265 | 139.9265 | 1998.95 | 49.97375
[5 empty] | 2023-02-10 | 7 |  | 3.87 | 200 | 102 | 100 | 2415.168 | 111 | 13.85445 | 138.5445 | 1979.207 | 49.48018 | 100.3833 | 28.10731
[8 empty] | 3.69 | 200 | 101 | 100 | 2325.805 | 279 | 35.17071 | 351.7071 | 5024.388 | 125.6097
[8 empty] | 3.72 | 200 | 101 | 100 | 2344.714 | 280 | 35.29677 | 352.9677 | 5042.396 | 126.0599
[5 empty] | 2023-03-03 | 28 |  | 3.87 | 200 | 102 | 100 | 2415.168 | 200 | 24.96298 | 249.6298 | 3566.139 | 89.15348 | 89.74635 | FALSE
[8 empty] | 3.69 | 200 | 101 | 100 | 2325.805 | 200 | 25.21198 | 252.1198 | 3601.712 | 90.04279
[8 empty] | 3.72 | 200 | 101 | 100 | 2344.714 | 200 | 25.21198 | 252.1198 | 3601.712 | 90.04279
3 |  |  |  | 2023-02-04 | 2023-02-07 | 3 | 35 | 3.87 | 200 | 102 | 100 | 2415.168 | 33 | 4.118891 | 41.18891 | 588.413 | 11.76826 | 11.84652 | 4.146282
[8 empty] | 3.69 | 200 | 101 | 100 | 2325.805 | 33 | 4.159977 | 41.59977 | 594.2824 | 11.88565
[8 empty] | 3.72 | 200 | 101 | 100 | 2344.714 | 33 | 4.159977 | 41.59977 | 594.2824 | 11.88565
[5 empty] | 2023-02-11 | 7 |  | 3.87 | 200 | 102 | 100 | 2415.168 | 340 | 42.43706 | 424.3706 | 6062.437 | 121.2487 | 120.2542 | 42.08897
[8 empty] | 3.69 | 200 | 101 | 100 | 2325.805 | 330 | 41.59977 | 415.9977 | 5942.824 | 118.8565
[8 empty] | 3.72 | 200 | 101 | 100 | 2344.714 | 335 | 42.23007 | 422.3007 | 6032.867 | 120.6573
[5 empty] | 2023-03-04 | 28 |  | 3.87 | 200 | 102 | 100 | 2415.168 | 390 | 48.6778 | 486.778 | 6953.972 | 139.0794 | 140.0043 | 49.00151
[8 empty] | 3.69 | 200 | 101 | 100 | 2325.805 | 390 | 49.16336 | 491.6336 | 7023.338 | 140.4668
[8 empty] | 3.72 | 200 | 101 | 100 | 2344.714 | 390 | 49.16336 | 491.6336 | 7023.338 | 140.4668
4 |  |  |  | 2023-02-05 | 2023-02-08 | 3 | 28 | 3.87 | 200 | 102 | 100 | 2415.168 | 33 | 4.118891 | 41.18891 | 588.413 | 14.71032 | 14.80815 | 4.146282
[8 empty] | 3.69 | 200 | 101 | 100 | 2325.805 | 33 | 4.159977 | 41.59977 | 594.2824 | 14.85706
[8 empty] | 3.72 | 200 | 101 | 100 | 2344.714 | 33 | 4.159977 | 41.59977 | 594.2824 | 14.85706
[5 empty] | 2023-02-12 | 7 |  | 3.87 | 200 | 102 | 100 | 2415.168 | 280 | 34.94817 | 349.4817 | 4992.595 | 124.8149 | 125.3448 | 35.09653
[8 empty] | 3.69 | 200 | 101 | 100 | 2325.805 | 281 | 35.42283 | 354.2283 | 5060.405 | 126.5101
[8 empty] | 3.72 | 200 | 101 | 100 | 2344.714 | 277 | 34.91859 | 349.1859 | 4988.371 | 124.7093
[5 empty] | 2023-03-05 | 28 |  | 3.87 | 200 | 102 | 100 | 2415.168 | 310 | 38.69261 | 386.9261 | 5527.516 | 138.1879 | 137.6061 | 38.52972
[8 empty] | 3.69 | 200 | 101 | 100 | 2325.805 | 305 | 38.44827 | 384.4827 | 5492.61 | 137.3153
[8 empty] | 3.72 | 200 | 101 | 100 | 2344.714 | 305 | 38.44827 | 384.4827 | 5492.61 | 137.3153
5 |  |  |  | 2023-02-06 | 2023-02-09 | 3 | 21 | 3.87 | 200 | 102 | 100 | 2415.168 | 150 | 18.72223 | 187.2223 | 2674.605 | 89.15348 | 93.14797 | 19.56107
[8 empty] | 3.69 | 200 | 101 | 100 | 2325.805 | 160 | 20.16958 | 201.6958 | 2881.369 | 96.04564
[8 empty] | 3.72 | 200 | 101 | 100 | 2344.714 | 157 | 19.79141 | 197.9141 | 2827.344 | 94.24479
[5 empty] | 2023-02-13 | 7 |  | 3.87 | 200 | 102 | 100 | 2415.168 | 220 | 27.45927 | 274.5927 | 3922.753 | 130.7584 | 133.829 | 28.1041
[8 empty] | 3.69 | 200 | 101 | 100 | 2325.805 | 221 | 27.85924 | 278.5924 | 3979.891 | 132.663
[8 empty] | 3.72 | 200 | 101 | 100 | 2344.714 | 230 | 28.99378 | 289.9378 | 4141.968 | 138.0656
[5 empty] | 2023-03-06 | 28 |  | 3.87 | 200 | 102 | 100 | 2415.168 | 140 | 17.47408 | 174.7408 | 2496.298 | 83.20992 | 97.76992 | 20.53168
[8 empty] | 3.69 | 200 | 101 | 100 | 2325.805 | 140 | 17.64839 | 176.4839 | 2521.198 | 84.03994
[8 empty] | 3.72 | 200 | 101 | 100 | 2344.714 | 210 | 26.47258 | 264.7258 | 3781.797 | 126.0599
Formulas:
Fechade ensayo (dd/mm/aaaa) = [Fecha de muestra (dd/mm/aaaa)]+[Edad (Días)]
Fechade ensayo (dd/mm/aaaa) = E7+[Edad (Días)]